## Герметики и масла
Фото | Наименования | Краткое описание | Объём | Цена РРЦ
Герметик для работ по дереву
| Герметик Sealit SAUNA цвет сосна; (цветовая палитра под заказ) | Новинка ! Не имеет аналогов в России! Профессиональный акриловый герметик Sealit SAUNA термостойкий разработан специально для деревянных бань, саун и для помещений повышенной влажности. Улучшенные характеристики герметика для высоких температур. Эластично-пластичный материал для заделки межвенцовых швов в деревянном домостроении и бань. Легко наносится,отличная отгезия. Герметик по своим физическим и потребительским свойствам не имеет аналогов! ТЕХНИЧЕСИЕ ХАРАКТЕРИСТИКИ: 1.Время образования поверхностной пленки, ч -до 2 ч (при +23°С и влажностью 60%) +24 часа на каждый последующий 1 мм* 2.Норма сухого остатка, не менее 72% 3.Рекомендуемый диапазон температур нанесения от +5°С до + 35 °С, включая температуру основания. 4.Диапазон температур эксплуатации от - 40°С до + 160°С 5.Относительное удлинение в момент разрыва (эластичность) -не менее 300% 6.Деформативность 25% 7.Прогнозируемый срок службы 15 лет. | 280 мл, катридж | 375
|  |  | 600 мл, фолиевая туба | 585
|  |  | 5 л/7.00 кг, ведро | 3950
| Герметик Sealit HARD белый; серый; золотистая сосна; сосна; лиственница; дуб; орех; палисандр; медовый; венге; тик; бук; орегон | Лидер продаж! Профессиональный акриловый герметик Sealit HARD европейского качества с улучшенными характеристиками более густой и плотный для деревянных домов, срубов и т.д. Эластично-пластичный материал. Заделка межвенцовых швов в деревянном домостроении. Легко наносится при монтаже отличная отгезия, раглаживание как шпателем так и кистью для придания эстетики. Сырье немецкое, американское, австрийское. Герметик по своим физическим и потребительским свойствам не имеет аналогов! ТЕХНИЧЕСИЕ ХАРАКТЕРИСТИКИ: 1.Время образования поверхностной пленки, ч -до 2 ч (при +23°С и влажностью 70%) +24 часа на каждый последующий 1 мм* 2.Норма сухого остатка, не менее 74% 3.Рекомендуемый диапазон температур нанесения от +5°С до + 35 °С, включая температуру основания 4.Диапазон температур эксплуатации от - 40°С до + 85°С 5.Относительное удлинение в момент разрыва (эластичность) -не менее 700% 6.Деформативность 25% 7.Прогнозируемый срок службы 25-30 лет | 600 мл, фолиевая туба | 495
|  |  | 5 л/7.00 кг, ведро | 3300
|  |  | 10 л/15.00 кг, ведро | 6900
| Герметик Sealit Wood Elastic белый; серый; золотистая сосна; сосна; лиственница; дуб; орех; палисандр; медовый; венге; тик; бук; орегон | Лидер продаж! Профессиональный акриловый герметик Sealit Wood Elastic для деревянных домов, срубов и т.д. Эластично-пластичный материал .Заделка межвенцовых швов в деревянном домостроении. Герметик по своим физическим и потребительским свойствам не имеет аналогов! ТЕХНИЧЕСИЕ ХАРАКТЕРИСТИКИ: 1.Время образования поверхностной пленки, ч -до 2 ч (при +23°С и влажностью 60%) +24 часа на каждый последующий 1 мм* 2.Норма сухого остатка, не менее 72% 3.Рекомендуемый диапазон температур нанесения от +5°С до + 35 °С, включая температуру основания. 4.Диапазон температур эксплуатации от - 40°С до + 80°С 5.Относительное удлинение в момент разрыва (эластичность) -не менее 600% 6.Деформативность 25% 7.Прогнозируемый срок службы 20-25 лет | 280 мл, катридж | 235
|  |  | 600 мл, фолиевая туба | 425
|  |  | 5 л/7.00 кг, ведро | 3240
|  |  | 10 л/15.00 кг, ведро | 6605
| Герметик Sealit Standart белый; серый; золотистая сосна; сосна; лиственница; дуб; орех; палисандр; медовый; венге; тик; бук; орегон | Лидер продаж! Силиконизированный акриловый герметик Sealit Standart по работе с деревом, бетоном и производными на его основе, кирпичом, природным камнем, штукатуркой, ПВХ, металлом, в т.ч. жестяными и оцинкованными поверхностями. По своему составу и качеству не имеет аналогов в России ТЕХНИЧЕСИЕ ХАРАКТЕРИСТИКИ: 1.Время образования поверхностной пленки, ч -до 2 ч (при +23°С и влажностью 60%) +24 часа на каждый последующий 1 мм* 2.Норма сухого остатка, не менее 72% 3.Рекомендуемый диапазон температур нанесения от +5°С до + 35 °С, включая температуру основания. 4.Диапазон температур эксплуатации от - 40°С до + 80°С 5.Относительное удлинение в момент разрыва (эластичность) - не менее 500% 6.Деформативность 25% 7.Прогнозируемый срок службы 20 лет | 600 мл, фолиевая туба | 360
|  |  | 5 л/7.00 кг, ведро | 2330
|  |  | 10 л/15.00 кг, ведро | 4900
| Герметик Sealit PREMIUM с наполнителем. белый; серый; золотистая сосна; сосна; лиственница; дуб; орех; палисандр; медовый; венге; тик; бук; орегон ПОД ЗАКАЗ | Премиальный! Профессиональный акриловый герметик Sealit Premium с гранулированным керамическим наполнителем для деревянных домов, срубов и т.д. Герметик по своим физическим и потребительским свойствам не имеет аналогов! ТЕХНИЧЕСИЕ ХАРАКТЕРИСТИКИ: 1.Время образования поверхностной пленки, ч -до 2 ч (при +23°С и влажностью 60%) +24 часа на каждый последующий 1 мм* 2.Норма сухого остатка, не менее 72% 3.Рекомендуемый диапазон температур нанесения от +5°С до + 35 °С, включая температуру основания 4.Диапазон температур эксплуатации от - 40°С до + 80°С 5.Относительное удлинение в момент разрыва (эластичность) -не менее 700% 6.Деформативность 25% 7.Прогнозируемый срок службы 30 лет | 600 мл, фолиевая туба | 550
|  |  | 5 л/7.00 кг, ведро | 3850
|  |  | 10 л/15.00 кг, ведро | 8450
Профессиональные инструменты и приспособления
| Пистолет плунжерный PS-395 для картриджей, фолиевых туб на 300 и 600 мл и НЕФАСОВАННЫХ герметиков, 1:18 | Профессиональный механический пистолет: - ствол вращается; - ось и подающий механизм – каленые; - все детали пистолета металлические; - для материалов повышенной вязкости; - позволяет осуществить прямой забор материала в корпус пистолета; - передаточное соотношение: 18:1; - специальная форма усиленной площадки; - обрезиненные ручки; - управляемый обратный ход поршня; - гайки крепления ствола металлические; - 100% использование материала (за счет формы площадки); - пистолет практически не пачкается; - вес – 1120гр. | - | 4445
| Пистолет плунжерный STAYER Professional (РОССИЯ) - для картриджей 310мл, фолиевых туб на 300 и 600 мл | Профессиональный механический пистолет: - ствол вращается; - эргономичная форма рукоятки; - изготовлен из особопрочных материалов; - управляемый обратный ход поршня; - гайки крепления ствола пластиковые. |  | 1075
| KIT-395 - комплект к PS-395 для работы с вязкими герметиками (3 насадки и плунжер (бочёнок)) | Аксессуары и запасные части: - три дозирующих насадки разного диаметра; - плунжер (бочёнок) для работы с вязкими герметиками | - | 1325
| Ремкомплект для приспособления ("Тарелка" диаметр 29см) | Аксессуары и запасные части: - резиновая манжета; - уплотнительное кольцо штуцера; - монтажные заклёпки | - | 1070
| Пистолет Avon - для туб 600 мл, нефасованных герметиков, алюминиевый корпус, 1:12 | Профессиональные пистолеты механические (Великобритания) | - | 4350
| Плунжер для нефасованных герметиков высокой вязкости (1шт.) к пистолетам AVON и STAYER | Аксессуары и запасные части: - используются парой (2шт.) | - | 750
| Дополнительные дозирующие насадки пластиковые (1шт.) к пистолетам AVON и STAYER | Аксессуары и запасные части | - | 110
| Приспособление для заправки пистолета герметиком из ведра | Аксессуары и запасные части: - металлический клапан с резиновым уплотнителем диаметр 29см; - для ведер объёмом 10 и 19л | - | 4505
Вилатерм Уплотнитель для швов (жгуты)
Ø 6мм | 100 | Упаковка п/м |  | 440
Ø 6мм | 500 | Упаковка п/м |  | 1650
Ø 8мм | 100 | Упаковка п/м |  | 550
Ø 8мм | 500 | Упаковка п/м |  | 2178
Ø 10мм | 100 | Упаковка п/м |  | 770
Ø 10мм | 500 | Упаковка п/м |  | 3267
Ø 12мм | 100 | Упаковка п/м |  | 880
Ø 12мм | 500 | Упаковка п/м |  | 3273
Ø 15 мм | 50 | Упаковка п/м |  | 440
Ø 15мм | 500 | Упаковка п/м |  | 3740
Ø 20мм | 50 | Упаковка п/м |  | 575
Ø 20 мм | 500 | Упаковка п/м |  | 3325
Ø 30мм | 240 | Упаковка п/м |  | 1640
Ø 40 мм | 240 | Упаковка п/м |  | 3070
Ø 50 мм | 180 | Упаковка п/м |  | 3420
Ø 60мм | 90 | Упаковка п/м |  | 2350
Ø 70мм | 60 | Упаковка п/м |  | 2050
Ø 80мм | 60 | Упаковка п/м |  | 3075
Ø 20/8 мм | 360 | Упаковка п/м |  | 1785
Ø 30/8 мм | 240 | Упаковка п/м |  | 1680
Ø 40/15мм | 180 | Упаковка п/м |  | 1750
Ø 50/27мм | 120 | Упаковка п/м |  | 1845
Ø 60/40мм | 120 | Упаковка п/м |  | 2250
Ø 80/50мм | 60 | Упаковка п/м |  | 2150